## kce_navrh
NÁVRH KONSTRUKCE VOZOVKY
zdůvodnění návrhu: |  |  | viz. Diagnostika
délka návrhového období: |  |  | 25 let
návrhová úroveň porušení vozovky: |  |  | D0
třída dopravního zatížení dle sčítání dopravy 2010: |  |  | I
typ podloží |  |  | P III
TNVo |  |  | 0
TNVk - průměrná denní intenzita těžkých nákladních vozidel ze sčítání dopravy v roce 2010. |  |  | 0
KONSTRUKCE B - KOMPLETNÍ REKONSTRUKCE VOZOVKY |  | TP 170: D1-N-2 TDZ V
asfaltový beton pro obrusné vrstvy | ACO 11+ | 40 | mm | ČSN EN 13108-1
spojovací postřik kat.asf. emulze v množství zbytkového asfaltu mod. | PS-C 60 B4 |  | 0,4 kg/m2 | ČSN 73 6129
asfaltový beton pro ložní vrstvy | ACL 16+ | 60 | mm | ČSN EN 13108-1
spojovací postřik kat.asf. emulze v množství zbytkového asfaltu mod. | PS-C 60 B4 |  | 0,4 kg/m2 | ČSN 73 6129
asfaltový beton pro podkladní vrstvy | ACL 16+ | 50 | mm | ČSN EN 13108-1
infiltrační postřik kat.asf. emulze v množství zbytkového asfaltu | PI-C 60 B4 |  | 0,8 kg/m2 | ČSN 736129
štěrkodrť | ŠDA 0/32 | 150 | mm | ČSN 736124-1
štěrkodrť | ŠDA 0/63 | 150 | mm | ČSN 736126-1
CELKEM (Hv) |  | 450 | mm (Ha= 150)
(Edef,2 zemní pláně min. 45 MPa)
výměna materiálu aktivní zóny
nesoudržný, nenamrzavý materiál vhodný dle ČSN 73 6133 |  | 350 | mm
netkaná geotextilie separační a filtrační dle TP 97 CBR > 3 kN
KONSTRUKCE A - OBNOVA KONSTRUKČNÍCH VRSTEV |  | TP 170: D1-N-2 TDZ V
asfaltový beton pro obrusné vrstvy | ACO 11+ | 40 | mm | ČSN EN 13108-1
spojovací postřik kat.asf. emulze v množství zbytkového asfaltu mod. | PS-C 60 B4 |  | 0,4 kg/m2 | ČSN 73 6129
asfaltový beton pro ložní vrstvy | ACL 16+ | 60 | mm | ČSN EN 13108-1
spojovací postřik kat.asf. emulze v množství zbytkového asfaltu mod. | PS-C 60 B4 |  | 0,4 kg/m2 | ČSN 73 6129
asfaltový beton pro podkladní vrstvy | ACL 16+ | 50 | mm | ČSN EN 13108-1
infiltrační postřik kat.asf. emulze v množství zbytkového asfaltu | PI-C 60 B4 |  | 0,8 kg/m2 | ČSN 736129
CELKEM (Hv) |  | 150 | mm (Ha= 150)
KONSTRUKCE A.1 - LOKÁLNÍ SANACE KRAJE VOZOVKY
asfaltový beton pro obrusné vrstvy | ACO 11+ | 40 | mm | ČSN EN 13108-1
spojovací postřik kat.asf. emulze v množství zbytkového asfaltu mod. | PS-C 60 B4 |  | 0,4 kg/m2 | ČSN 73 6129
asfaltový beton pro ložní vrstvy | ACL 16+ | 60 | mm | ČSN EN 13108-1
spojovací postřik kat.asf. emulze v množství zbytkového asfaltu mod. | PS-C 60 B4 |  | 0,4 kg/m2 | ČSN 73 6129
asfaltový beton pro podkladní vrstvy | ACL 16+ | 50 | mm | ČSN EN 13108-1
infiltrační postřik kat.asf. emulze v množství zbytkového asfaltu | PI-C 60 B4 |  | 0,8 kg/m2 | ČSN 736129
štěrkodrť | ŠDA 0/32 | 400 | mm | ČSN 736124-1
CELKEM (Hv) |  | 550 | mm (Ha= 150)
KONSTRUKCE C - KONSTRUKCE NA MOSTĚ
asfaltový beton pro obrusné vrstvy | ACO 11+ | 40 | mm | ČSN EN 13108-1
spojovací postřik kat.asf. emulze v množství zbytkového asfaltu mod. | PS-C 60 B4 |  | 0,4 kg/m2 | ČSN 73 6129
asfaltový beton pro ložní vrstvy | ACL 16+ | 60 | mm | ČSN EN 13108-1
spojovací postřik kat.asf. emulze v množství zbytkového asfaltu mod. | PS-C 60 B4 |  | 0,4 kg/m2 | ČSN 73 6129
litý asfalt - ochrana izolace | MA 16 IV | 35 | mm
asfaltové izolační pásy |  | 5 | mm
pečetící vrstva na bázi ep
železobetonová rámová konstrukce | ŽB | 310-400 | mm
CELKEM (Hv) |  | 460-550 | mm
460
550

## kce_seznam
LEGENDA PLOCH DLE FUNKČNÍHO UŽITÍ:
#REF!
KONSTRUKCE B - KOMPLETNÍ REKONSTRUKCE VOZOVKY
#REF!

## PODLOŽÍ VOZOVKY
klimatické podmínky | dle ČSN 73 6114
výškové pásmo stavby: |  | 400-500 M.N.M.
základní hodnota indexu mrazu (pro střední dobu návratu 10let |  | 475
průměrná roční teplota |  | 8 - 9
vodní režim podloží: | dle IGP
vzdálenost hladiny podzemní vody od nivelety vozovky: |  | v úrovni vodoteče
vodní režim podloží: |  | difúzní (příznivý)
návrh konstrukce | dle TP 170
Návrhová úroveň porušení | dle ČSN 73 6114 | D0-N-3-V-PIII
Očekávaná třida dopravního zatížení | dle ČSN 73 6114 | I
očekávaný nárůst TNV (%) | dle TP170 | 1
součinitele nárustu intenzity provozu (2035) |  | 1.375
součinitele nárustu intenzity provozu ( 2010) |  | 1.072
sčítání dopravy TNV 2010 (voz/den) |  | 3335
návrhové období 25 let TNV2035 (voz/den) |  | 4080.3725
Typ podloží (charakteristika) |  | PIII
návrh konstrukce dle katalogu |  | D0-N-3-V-PIII